## 修正资料
模具修正指示书
| 模具类型 |  |  | A |  |  |  |  | 发行： |  | 纳期：
[9 empty] | 试模 | T0 | T1 | T2 | T3
各担当自检确认 |  |  | 品番 | 1947688 |  |  | 修正項目数 | 修正完了 | 日程 | 2025-09-02 | 2025-09-18 | 2025-09-30
[7 empty] | 20 | 20 | 項目数ー累计 | 4 | 11 | 20
|  |  | 社内编号 | ED736A0501 |  |  | 修正效果 | 金型判定 | 項目数 | 4 | 7 | 9 |  |  |  | 承认 | 审核 | 作成
[7 empty] | 125 | 合格 | 修正合格数 |  | 0 | 0 | [5 empty] | 欧阳志旺
|  |  | 设计 |  | 组立 |  | 生管 |  | 修正率(%)每次 |  | 0% | 0%
|  |  | 出图日程 |  | 拆模日程 |  |  |  | 修正率(%)累计 |  | 100% | 100%
[5 empty] | T0 |  | T1 |  | T2 | T3 |  | T4
|  |  | 成形材料 |  | HIPS 438 BK |  | HIPS 438 BK |  | HIPS 438 BK
|  |  | 颜色 |  | BLACK |  | BLACK |  | BLACK | [5 empty] | 注意：打印时要选定区域打印
|  |  | 产品单重(g) |  | 543 |  | 538.9
产品单重(g)
|  |  | 水口重量(g) |  | 0 |  | 0 |  | 0
|  |  | 模具温度（实测） |  | 40 |  | 40 |  | 40
|  |  | 成型机 |  | 650-1 |  | 650-1 |  | 客户试模
NO | 型试 | 项目 | 問題点 |  |  |  | 原因，对策 |  |  |  | 修正結果T1 | 修正結果T2 | 原因分类
1 | T2 | C1 | 1.产品披锋 |  |  |  | 1、设计改图，将4021,4031工件底部加铁0.06mm，修正产品披锋。 |  |  |  | NG | OK |  | 5
2 | T2 | C4 | 1.产品拉白，火花纹残留，骨位脏污。 |  |  |  | 1、钳工拆模，检查模具对拉白，火花纹残留，骨位脏污位置加强省模。 （附修模样板） |  |  |  | NG | OK |  | 5
3 | T0 | C9 | 1.模具拖铁粉 |  |  |  | 1、模具拖铁粉，钳工检查模具，对模具加强省模。 |  |  |  | OK |  |  | 5
NO | 型试 | 项目 | 問題点 |  |  |  | 原因，对策 |  |  |  | 修正結果T1 | 修正結果T2 | 原因分类
4 | T1 | C9 | 1.产品火花纹，凹点，骨位损工 |  |  |  | 1、钳工拆模，对产品火花纹，凹点，骨位损工位置加强省模。 （附修模样板） |  |  |  | OK |  |  | 5
5 | T0 | C9 | 1.产品定位圈偏大 |  |  |  | 1、设计出图，将定位圈外径改成149.8mm |  |  |  | OK
6 | T0 | C9 | 1.产品顶针铲白 |  |  |  | 1、钳工拆模，将顶针铲白位置的顶针抬高0.1mm |  |  |  | OK |  |  | 5
7 | T0 | C9 | 1.产品设变 |  |  |  | 1、设计出图，按客户给的工件图修改模具。4021,4013,4081工件。参照ED736A0301模具图档修模 |  |  |  | OK |  |  | 5
NO | 型试 | 项目 | 問題点 |  |  |  | 原因，对策 |  |  |  | 修正結果T1 | 修正結果T2 | 原因分类
8 | T1 | C9 | 1.产品铲胶 |  |  |  | 1、钳工检查模具，对模具铲胶位置加强省模。 （附修模样板） |  |  |  | OK |  |  | 5
9 | T1 | C9 | 1.产品缩水 |  |  |  | 1、钳工检查模具，对模具铲胶位置加强省模。 （附修模样板） |  |  |  | OK |  |  | 5
10 | T1 | C9 | 1.产品斜顶段差 |  |  |  | 1、钳工检查模具，烧焊修正图示位置的段差不能有反段差。 （附修模样板） |  |  |  | OK |  |  | 5
11 | T1 | C9 | 1.模具5102工件插烧 |  |  |  | 1、钳工检查模具，检查5102工件，重新配顺此工件。 |  |  |  | OK |  |  | 5
12 | T1 | E1 | 1.产品尺寸NG |  |  |  | 1、设计按邮件中的尺寸数据修正NG尺寸。 |  |  |  | OK |  |  | 10
NO | 型试 | 项目 | 問題点 |  |  |  | 原因，对策 |  |  |  | 修正結果T1 | 修正結果T2 | 原因分类
12 | T1 | E1 | 1.产品尺寸NG |  |  |  | 1、设计按邮件中的尺寸数据修正NG尺寸。 接12#项修正内容。附页 |  |  |  | OK |  |  | 10
NO | 型试 | 项目 | 問題点 |  |  |  | 原因，对策 |  |  |  | 修正結果T1 | 修正結果T2 | 原因分类
13 | T2 | C9 | 1.产品披锋 |  |  |  | 1、设计改图，将3014工件图示位置加铁0.06mm，修正产品披锋。 |  |  |  | OK |  |  | 5
14 | T2 | C9 | 1.产品披锋 |  |  |  | 1、设计改图，将3016工件图示位置加铁0.03mm，修正产品披锋。 |  |  |  | OK |  |  | 5
15 | T2 | C9 | 1.产品披锋 |  |  |  | 1、钳工检查模具，重新配模后烧焊修正产品披锋。 |  |  |  | OK |  |  | 5
NO | 型试 | 项目 | 問題点 |  |  |  | 原因，对策 |  |  |  | 修正結果T1 | 修正結果T2 | 原因分类
16 | T2 | E1 | 1.产品J尺寸NG |  |  |  | 1、设计出图，将产品图示圆弧位置，模数做到8.14mm |  |  |  | OK |  |  | 10
17 | T2 | E1 | 1.产品QQ尺寸NG |  |  |  | 1、设计出图，将产品图示圆弧位置，模数做到5.37mm |  |  |  | OK |  |  | 10
18 | T2 | E1 | 1.产品JC尺寸NG |  |  |  | 1、设计出图，将产品图示圆柱位置，单边加胶0.04mm |  |  |  | OK |  |  | 10
NO | 型试 | 项目 | 問題点 |  |  |  | 原因，对策 |  |  |  | 修正結果T1 | 修正結果T2 | 原因分类
18 | T2 | E1 | 1.产品RB,RC,RD,RE,RF尺寸NG |  |  |  | 1、设计出图，将产品图示位置，加胶0.1mm |  |  |  | OK |  |  | 10
管理编号：HF-ENG-005-E

## 统计表
■问题点统计表
|  |  |  | 责任部门 | 件数
項目表記 | 大項目 | 件数 | 対効果 | 设计原因 | 0
A | 模具式样 | 0 | 0 | 加工原因 | 0
B | 模具动作 | 0 | 0 | 组立原因 | 0
C | 产品外观 | 14 | 65 | 成形原因 | 0
D | 量产性 | 0 | 0 | 对策原因 | 0
E | 产品尺寸 | 6 | 60 | 测量原因 | 0
合計 |  | 20 | 125 | 悬念课题 | 0

## 不良项目
■要因区分・項目（成形）
判定填写
| 模具类型 | 记录 | 系数 |  |  |  | 修正結果T1 | 修正結果T2 | 修正結果T3
难易度 | 超难度 | S | 1.2 |  |  |  | OK
| 难度 | A | 1 |  |  |  |  | OK
| 一般 | B | 0.8 | [5 empty] | OK
| 简单 | C | 0.6
内容 | 类别 | 记录 | 系数 | 责任区 | 项目 | 详细 |  |  |  | 设计原因
A | 模具式样 | A1 | 4 | 设计 | ・吊环干涉 |  |  |  |  | 加工原因
|  | A2 | 5 | 设计 | ・码模板厚度NG |  |  |  |  | 组立原因
|  | A3 | 5 | 设计 | ・定位环尺寸NG |  |  |  |  | 成形原因
|  | A4 | 5 | 设计 | ・唧嘴R或直径不符 |  |  |  |  | 对策原因
|  | A5 | 5 |  | ・其他 |  |  |  |  | 测量原因
B | 模具外观动作 | B1 | 5 | 组立 | ・顶针不退，异响 |  |  |  |  | 悬念课题
|  | B2 | 5 | 组立 | ・行位卡死
|  | B3 | 5 | 组立 | ・排气槽未加工
|  | B4 | 5 | 组立 | ・顶针排气无
|  | B5 | 5 |  | ・其他
C | 产品外观 | C1 | 5 |  | ・毛刺
|  | C2 | 5 |  | ・困气
|  | C3 | 5 |  | ・顶针迹
|  | C4 | 5 |  | ・拉伤
|  | C5 | 8 |  | ・缩水
|  | C6 | 4 |  | ・材料刻印
|  | C7 | 8 |  | ・形状不符
|  | C8 | 5 |  | ・段差
|  | C9 | 5 |  | ・其他
D | 量产性 | D1 | 10 |  | ・取出困难
|  | D2 | 5 |  | ・漏水
|  | D3 | 10 |  | ・入子强度弱
|  | D4 | 6 |  | ・模具擦烧
|  | D5 | 3 |  | ・模具少配件
|  | D6 | 5 |  | ・其他
E | 产品尺寸 | E1 | 10 |  | 重点寸法
|  | E2 | 5 |  | 一般特性尺寸

## 作成方法
■記入方法
模具难易度选择
NO.列填写修正序号，1.2.3增加方式
型试列：填写T0,T1,T2...
项目列：填写修正的项目编号，参照不良项目表
"有颜色表示处不需要填写，有公式自动计算
此列有公式，不可手动填写内容
修理完成后需要部技判定修正结果
OK或者NG，与编号一一对应
填写实际试模日程
修正要望纳期记入
每次试模必须带着修正资料，填写此栏的项目
并确认修正问题点
每次打印发行资料的时间记入

## 高精度尺寸
| 修正前 | [5 empty] | 修正后
模穴号 | 规格值 | 模具设计值 | 产品实测值 | 修前模数 | 收缩率 | 修正量 | 修后设计模数 | 修后实测 | 预测值 | 产品实测值 | 收缩率
[5 empty] | #DIV/0! |  |  |  | #DIV/0! |  | #DIV/0!
[5 empty] | #DIV/0! |  |  |  | #DIV/0! |  | #DIV/0!
| 修正前 | [5 empty] | 修正后
模穴号 | 规格值 | 模具设计值 | 产品实测值 | 修前模数 | 收缩率 | 修正量 | 修后模数 | 修后实测 | 预测值 | 实测值 | 收缩率
[5 empty] | #DIV/0! |  |  |  | #DIV/0! |  | #DIV/0!
[5 empty] | #DIV/0! |  |  |  | #DIV/0! |  | #DIV/0!
| 修正前 | [5 empty] | 修正后
模穴号 | 规格值 | 模具设计值 | 产品实测值 | 修前模数 | 收缩率 | 修正量 | 修后模数 | 修后实测 | 预测值 | 实测值 | 收缩率
[5 empty] | #DIV/0! |  |  |  | #DIV/0! |  | #DIV/0!
[5 empty] | #DIV/0! |  |  |  | #DIV/0! |  | #DIV/0!